## Материалы основных элементов
Элемент | Материал | Стандарт | Состояние поставки | Примечание
Корпус (筒体) | Q345R | GB/T 17132-2023 | Прокат (轧制) | Углеродистая сталь
Патрубки (接管) | 20 | NB/T 47008-2017 | Нормализация (正火) | Углеродистая сталь
Трубы (管) | 20 | GB/T 8163-2018 | Прокат (轧制) | Углеродистая сталь
Днище (封头) | 20 / 20G | GB/T 8163-2018 / NB/T 47008-2017 | Прокат / Нормализация | Углеродистая сталь