## Материалы основных элементов
Элемент | Материал | Стандарт | Состояние поставки | Примечание
Корпус (筒体) | Q345R | GB/T 713.2-2023 | Прокат (轧制) | Лист, углеродистая сталь
Патрубки (接管) | 20 | GB/T 8163-2018 | Прокат (轧制) | Труба, углеродистая сталь
Поковки (封头) | 20 | NB/T 47008-2017 | Нормализация (正火) | Поковка, углеродистая сталь
Вихревая пластина | S30408 | — | — | Нержавеющая сталь